## 模具运水规范 (hidden)
FS890导光罩模具运水规范
=DISPIMG("ID_219ACB9081324A59AE88B34E54C833EB",1)
序号 | 接水方式 | 温度 | 序号 | 接水方式 | 温度
IN1 | 机水 |  | IN5
OUT1 |  |  | OUT5
IN2 | 机水 |  | IN6
OUT2 |  |  | OUT6
IN3 |  |  | IN7
OUT3 |  |  | OUT7
IN4 |  |  | IN8
OUT4 |  |  | OUT8

## 工艺参数文件
芜湖飞科电器有限公司 |  |  |  | 塑料零件注塑卡片 |  |  |  | 产品型号 |  |  |  | 模具制造公司
[8 empty] | 产品名称 |  |  |  | 零件名称
材料名称 |  |  | 材料牌号 |  |  | 材料颜色 |  |  | 颜料名称 |  | 比例： % | 项目负责人
零件净重 | g |  | 零件毛重 | g |  | 消耗定额 | g |  | 使用设备名称/规格
模具 | 模具编号 |  |  | 注射成型工艺 | 动作 | 压力/bar | 流量/% | 位置/mm | 动作 | 压力/bar | 流量/% | 位置/mm | 料筒温度℃ | 第一段
| 型腔数量 |  |  |  | 合模1 |  |  |  | 开模1 |  |  |  |  | 第二段
| 锁模力 | %Mpa |  |  | 合模2 |  |  |  | 开模2 |  |  |  |  | 第三段
产品关键尺寸 |  |  |  |  | 模保 |  |  |  | 开模3 |  |  |  |  | 第四段
[5 empty] | 高压 |  |  |  | 开模4 |  |  |  | 模具温度
[5 empty] | 进芯一 |  |  |  | 抽芯一 |  |  |  | 注射成型时间s | 合模
[5 empty] | 进芯二 |  |  |  | 抽芯二 |  |  |  |  | 模保
[5 empty] | 射胶一段 |  |  |  | 熔胶1 |  |  |  |  | 进芯1
[5 empty] | 射胶二段 |  |  |  | 熔前松退 |  |  |  |  | 进芯2
[5 empty] | 射胶三段 |  |  |  | 熔后松退 |  |  |  |  | 注射
[5 empty] | 射胶四段 |  |  |  | 顶出一速 |  |  |  |  | 保压
[5 empty] | 射胶五段 |  |  |  | 顶出二速 |  |  |  |  | 冷却
[5 empty] | 射胶六段 |  |  |  | 顶退一速 |  |  |  |  | 抽芯1
[5 empty] | 保压一段 |  |  |  | 顶退二速 |  |  |  |  | 抽芯2
[5 empty] | 保压二段 | [8 empty] | 开模
[5 empty] | 保压三段 | [8 empty] | 取件时间
[5 empty] | 注射模式 |  | 进芯方式 |  | 抽芯方式 |  | 座台方式 |  |  | 总时间
原料干燥处理 | 使用设备 |  | 零件后处理 |  | 顶针模式 |  | 顶针次数 |  | 螺杆转速 |  | 抽芯行程方式
| 盛料高度 |  | 产品后处理 |  | 工序号 | 工序内容 |  |  |  |  | 品质检查
| 翻料时间 |  | 加热温度 |  | 1 | 1.按照要求将模具码调好并调整 。 |  |  |  |  | 1.产品的尺寸光洁度符合图样要求，尺寸稳定。
|  |  | 保温温度 |  | 2 | 2.按照要求配料（配色）并将其按标准将原料烘干 。 |  |  |  |  | 2.形状完整，表面光滑，结合部位平滑。
| 干燥温度 |  | 干燥时间 |  | 3 | 3.按照注塑工艺要求将加工工艺调整。 |  |  |  |  | 3.产品无明显收缩及明显溶解线。
| 前模冷却 |  | 后模冷却 |  | 4 | 4.检查注塑设备及模具运行的安全性。 |  |  |  |  | 4. 产品外观颜色一致，无色差，杂质，油垢等。
模具及注塑工艺综合评估：可以量产。 | [6 empty] | 编制人/日期： |  | 审核人/日期： |  | 批准人/日期： |  | 会签/日期：
工艺参数文件编号： | [5 empty] | 机械手参数编号：

## 质量自检标准
质量自检标准书
文件编号 | WHFKSJ-PJ-890-007 | 零件编号 | 8FC.300.890 | 修改状态 | 版本：0/A
产品机型 | FS890 | 零件材质 | ABS | 零件颜色 | 黑色
零件名称 | 导光罩
1、尺寸检验基准示意图（详细尺寸见技术零件图）
2、模具信息、零件尺寸控制要求及测量方法
序号 | 模具名称 | 零件模号 | 生产件尺寸控制要求 | 实物尺寸 | 测量工具
1 | 老模 | 2 3 4 5 6 7 8 （无1号模） | 12.5±0.05 9±0.05 10-0.2 | 2#：12.48 9.02 9.86 3#：12.50 9.04 9.88 4#：12.50 9.02 9.86 5#：12.52 9.02 9.88 6#：12.50 9.02 9.88 7#：12.52 9.04 9.88 8#：12.48 9.02 9.88 | 游标卡尺
2 | 老模（带点） | 1、5、 2、6、 3、7、 4、8、 | 12.5+0.06 -0 9.0+ 0.08 -0 10 +0 -0.04 | 1、：12.50 9.02 9.98 2、：12.52 9.04 9.96 3、：12.56 9.06 10.0 4、：12.56 9.08 10.0 5、：12.52 9.06 9.98 6、：12.52 9.06 10.0 7、：12.54 9.04 9.98 8、：12.54 9.06 9.96 | 游标卡尺
3、质量要求
1、物料检验项目依据检验规程，尺寸检验依据尺寸检验基准书； 2、产品尺寸符合生产件尺寸管控要求，判定产品尺寸合格。

## 包装标准要求
FS890导光罩包装规范
=DISPIMG("ID_D0202AAA15004B8EB7A4EF07E037EA0B",1)
装中胶框，散装，称重